## Компаунды RU
Lapox |  |  |  | Методы переработки | [9 empty] | Физико-химические свойства |  |  |  | Руководство по применению | Механические свойства |  | Термические свойства |  |  |  | Электрические свойства |  |  | Сферы использования системы
Системы/Комбинации конкретных марок смол и отвердителей | Тип системы Указывает на наличие наполнителя | Характер системы | Пропорции смешивания в весовых частях | Обычная вакуумная заливка | Автоматическое гелеобразование под давлением | Вакуумная герметизация (заливка) | Намотка | Пултрузия | Ручное ламинирование (ручная выкладка) | Пропитка / Вакуумно- нагнетательная пропитка | Инкапсуляция (капсулирование) | Производство препрегов | Склеивание (соединение) | Вязкость смеси | Жизнеспособность (время до начала отверждения) | Время гелеобразования | Плотность компонентов | Режим отверждения | Относительное удлинение | Прочность на изгиб | Температура стеклования | Теплопроводность | Термический класс | Коэффициент линейного теплового расширения | Диэлектрическая прочность | Диэлектрическая проницаемость | Тангенс угла диэлектрических потерь | Электронные компоненты/ Адгезивы или клеи/ Электрические сборки или узлы/ Измерительные трансформаторы/ Электродвигатели и генераторы/ Распределительные устройства/ Изоляторы/ Проходные изоляторы или вводы/ Покрытие (пропитка) бумаги
| Ненаполненная/ предварительно наполненная | Горячее отверждение/Холодное отверждение/Наружное использование/Внутреннее использование | Смола/Отвердитель/Ускоритель/Наполнитель/Растворитель/Флексибилайзер (пластификатор) | [13 empty] | Смола/Отвердитель |  | ISO 527-2 | ISO 178 | DIN 11357-2 | ISO 8894-1 | IEC 60085 | ISO 11359-2 | IEC 60243-1 | DIN 53483 | IEC 60250
|  |  | Весовые части | [10 empty] | мПа с/⁰C | час/⁰C | мин/⁰C | г/см³ | час/⁰C | мПа/% | мПа/% | ⁰C | Вт/м·К | - | (⁰C)ˉ¹ | кВ/мм | - | %
ARC-15 AH-122 | Предварительно наполненная | Горячее отверждение/Внутреннее использование | Смола: 100 Отвердитель: 100 | ● | ● | [8 empty] | 40/000/25 10/500/40 2/000/60 | - | 60/100 20/120 | 1.70 - 1.90 1.70 - 1.90 | 10/80 + 1/140 | 75 - 85 0.8 - 1.2 | 120 - 130 - | 110 - 120 | 0.65 - 0.75 | H | 27 - 30 | 18 - 22 | 4.2 | < 2 | Распределительные устройства/Изоляторы/Проходные изоляторы или вводы
ARC-16 AH-118 ADP-11 Диоксид кремния (Кварцевый наполнитель) | Ненаполненная | Горячее отверждение/Внутреннее использование | Смола: 100 Отвердитель: 80 Флексибилайзер (пластификатор): 0 - 8 Наполнитель: 320 - 350 | ● | ● | [8 empty] | 5/500/40 3/000/60 1/500/80 | 24 - 48/25 | 228/80 12/120 | 1.13 - 1.18 1.15 - 1.20 | 10/140 | 75 - 85 1.1 - 1.3 | 135 - 155 1.5 - 1.8 | 105 - 115 | 0.85 - 0.95 | F | 31 - 36 | 18 - 22 | 4.1 | 2 - 3 | Распределительные устройства/Изоляторы/Проходные изоляторы или вводы/Измерительные трансформаторы/Сухие распределительные трансформаторы
ARCH-11 K-3 K-13 Диоксид кремния (Кварцевый наполнитель) | Ненаполненная | Горячее отверждение/Наружное использование | Смола: 100 Отвердитель: 90 Ускоритель: 0.5 - 2.0 Наполнитель: 300 | ● | [9 empty] | 10/000 - 15/000/40 3/000 - 5/000/60 1/000 - 1/500/80 | 3/60 1/80 | 4/140 3/150 2/160 | 1.20 - 1.25 1.36 - 1.40 | 6/80 + 10/140 | 90 - 100 1.7 - 1.9 | 150 - 165 2.0 - 2.5 | 100 - 110 | 0.80 - 0.90 | F | 39 - 41 | 19 - 21 | 3.8 - 4.2 | 1.5 - 2.0 | Распределительные устройства/Изоляторы/Проходные изоляторы или вводы
ARCH-11 AH-214 K-13 Диоксид кремния (Кварцевый наполнитель) | Ненаполненная | Горячее отверждение/Наружное использование | Смола: 100 Отвердитель: 90 Ускоритель: 0.5 - 2.0 Наполнитель: 270 - 300 | ● | ● | [8 empty] | 1/000/80 | 1/80 | 12 - 13/100 | 1.20 - 1.25 1.15 - 1.20 | 10/140 | 90 - 100 1.7 - 1.9 | 150 - 165 2.0 - 2.5 | 100 - 110 | 0.80 - 0.90 | F | - | 19 - 21 | 3.8 - 4.2 | 2 - 3 | Распределительные устройства/Изоляторы/Проходные изоляторы или вводы/Измерительные трансформаторы
ARCH-11 AH-215 Диоксид кремния (Кварцевый наполнитель) | Ненаполненная | Горячее отверждение/Наружное использование | Смола: 100 Отвердитель: 90 Наполнитель: 270 | ● | ● | [8 empty] | 1/000/80 | 1/80 | 12 - 13/100 | 1.20 - 1.25 1.15 - 1.20 | 10/140 | 90 - 100 1.7 - 1.9 | 150 - 165 2.0 - 2.5 | 100 - 110 | 0.80 - 0.90 | F | - | 19 - 21 | 3.8 - 4.2 | 2 | Распределительные устройства/Изоляторы/Проходные изоляторы или вводы/Измерительные трансформаторы
ARCH-12 AH-214 K-13 Диоксид кремния (Кварцевый наполнитель) | Ненаполненная | Горячее отверждение/Наружное использование | Смола: 100 Отвердитель: 80 Ускоритель: 0.5 - 2.0 Наполнитель: 270 | ● | ● | [8 empty] | 6400/25 3000/40 700/60 | 8/40 4/60 | 122/80 11/120 5/140 | 1.14 - 1.20 1.15 - 1.20 | 6/80 + 10/140 | 70 - 90 1.0 - 1.5 | 150 - 170 1.7 - 2.0 | 75 - 85 | - | F | - | 18 - 22 | - | 2 - 3 | Распределительные устройства/Изоляторы/Проходные изоляторы или вводы
ARCH-12 AH-215 Диоксид кремния (Кварцевый наполнитель) | Ненаполненная | Горячее отверждение/Наружное использование | Смола: 100 Отвердитель: 80 Наполнитель: 270 | ● | ● | [8 empty] | 6/400/25 3/000/40 700/60 | 8/40 4/60 | 122/80 11/120 5/140 | 1.14 - 1.20 1.15 - 1.20 | 6/80 + 10/140 | 70 - 90 1.0 - 1.5 | 150 - 170 1.7 - 2.0 | 75 - 85 | - | F | - | 18 - 22 | - | 2 - 3 | Распределительные устройства/Изоляторы/Проходные изоляторы или вводы
ARCH-13 AH-215 Диоксид кремния (Кварцевый наполнитель) | Ненаполненная | Горячее отверждение/Наружное использование | Смола: 100 Отвердитель: 70 Наполнитель: 270 | ● | ● | [8 empty] | 1/600 - 2/200/80 | 8/40 | 90 - 100/100 | 1.14 - 1.20 1.15 - 1.20 | 6/80 + 10/140 | 60 - 70 0.75 - 1.25 | - | 100 - 110 | - | F | - | 19 - 21 | - | 2 - 3 | Распределительные устройства/Изоляторы/Проходные изоляторы или вводы
C-17 K-12 K-13 K-14 Диоксид кремния (Кварцевый наполнитель) | Ненаполненная | Горячее отверждение/Внутреннее использование | Смола: 100 Отвердитель: 100 Ускоритель: 0.5 - 1.5 Флексибилайзер (пластификатор): 0 - 20 Наполнитель: 400 | ● | ● | [8 empty] | 41/500/40 1/500/80 | 14/40 1.5/80 | 90/80 35/100 12/120 | 1.15 - 1.20 1.15 - 1.22 | 8/80 + 8/130 | 75 - 85 0.9 - 1.1 | 125 - 135 1.1 - 1.5 | 85 - 95 | 0.80 - 0.90 | F | 31 - 36 | 18 - 22 | 4 | 46082 | Изоляторы/Проходные изоляторы или вводы/Распределительные устройства/Измерительные трансформаторы/Сухие распределительные трансформаторы
C-50 K-61 Диоксид кремния (Кварцевый наполнитель) | Ненаполненная | Горячее отверждение/Внутреннее использование | Смола: 100 Отвердитель: 80 Наполнитель: 270 | ● | ● | [8 empty] | 26/000/40 6/800/60 1/000/80 | 15/40 2/80 | 285/80 14/120 5/140 | 1.10 - 1.20 1.15 - 1.25 | 6/80 + 8/140 | 70 - 80 1.0 - 1.3 | 110 - 125 1.2 - 1.7 | 105 - 125 | 0.80 - 0.90 | H | 35 - 37 | 18 - 20 | 4.3 | 46204 | Распределительные устройства/Изоляторы/Проходные изоляторы или вводы
C-50 K-225 Диоксид кремния (Кварцевый наполнитель) | Ненаполненная | Горячее отверждение/Внутреннее использование | Смола: 100 Отвердитель: 80 Наполнитель: 270 | ● | ● | [8 empty] | 50/000/40 11/800/60 2/300/80 | 48/25 | 265/80 14/120 4/140 | 1.10 - 1.20 1.15 - 1.25 | 6/80 + 10/130 | 70 - 80 1.0 - 1.5 | 110 - 120 1.2 - 1.7 | 90 - 105 | 0.80 - 0.90 | H | 36 - 40 | 18 - 20 | 3.8 | 46204 | Распределительные устройства/Изоляторы/Проходные изоляторы или вводы
C-51 K-6 Диоксид кремния (Кварцевый наполнитель) | Ненаполненная | Холодное отверждение/Внутреннее использование | Смола: 100 Отвердитель: 10 Наполнитель: 120 |  |  | ● |  |  |  |  | ● |  |  | 8/500/25 | 0.5/25 | - | 1.13 - 1.16 0.97 - 0.99 | 6/80 | 35 - 50 - | 50 - 60 - | 60 - 70 | 0/54 | B | 60 - 65 | 18 - 22 | 4.4 | 2 - 3 | Адгезивы и клеи/Электрические сборки или узлы
ARC-18 AH-123 | Предварительно наполненная | Горячее отверждение/Внутреннее использование | Смола: 100 Отвердитель: 25 | ● |  | ● | [7 empty] | 2/500 - 3/500/25 | - | 30 - 40/100 | 1.74 - 1.84 1.18 - 1.22 | 4/80 + 2/130 | 60 - 70 - | 110 - 120 1.5 - 2.5 | 122 - 132 | 0/6 | F | 34 - 36 | 25 | 3 - 4 | 46082 | Распределительные устройства/Изоляторы/Проходные изоляторы или вводы
ARC-30 AH-714 | Предварительно наполненная | Холодное отверждение/Внутреннее использование | Смола: 100 Отвердитель: 25 | ● |  | ● | [7 empty] | 1/800/27 | 2.5/27 | 90/130 50/140 | 1.42 - 1.62 0.95 - 0.98 | 4 - 6/80 - 100 | 15 - 25 1.5 - 2.5 | 60 - 90 1.5 - 2.5 | 60 - 70 | - | B | - | 18 - 20 | - | 2 - 3 | Измерительные трансформаторы/Электрические сборки или узлы
C-2 K-1 Silica | Ненаполненная | Горячее отверждение/Внутреннее использование | Смола: 100 Отвердитель: 30 Наполнитель: 200 | ● | [9 empty] | 4/000/120 2/500/140 | 1/120 0.5/140 | 100/130 60/140 | 1.20 - 1.25 1.50 - 1.55 | 12/140 | 80 - 100 1.0 - 1.4 | 130 - 150 2.1 - 2.3 | 115 - 130 | - | F | - | 22 - 25 | - | 2 - 3 | Изоляторы/Проходные изоляторы или вводы/Измерительные трансформаторы
C-59 K-1 Диоксид кремния (Кварцевый наполнитель) | Ненаполненная | Горячее отверждение/Внутреннее использование | Смола: 100 Отвердитель: 30 Наполнитель: 200 | ● | [9 empty] | 1/900/120 790/130 500/140 | 6/120 | 330/130 150/150 | 1.20 - 1.25 1.50 - 1.55 | 24/140 | 85 - 95 1.0 - 1.4 | 135 - 145 2.1 - 2.3 | 115 - 130 | 0.75 - 0.90 | F | 35 - 38 | - | 4.1 | 46143 | Изоляторы/Проходные изоляторы или вводы/Распределительные устройства/Измерительные трансформаторы/Сухие распределительные трансформаторы
ARL-111 AH-358 ARS-101 | Ненаполненная | Горячее отверждение/Внутреннее использование | Смола: 100 Отвердитель: 15 | ● | [7 empty] | ● |  | 1/300/25 | > 8/25 | 45/120 12/140 | 0.90 - 1.00 1.02 - 1.06 | 6/140 | - | - | 80 - 90 | - | F | - | - | - | 2.5 - 3.0 | Покрытие (пропитка) бумаги
C-1 K-1 Диоксид кремния (Кварцевый наполнитель) | Ненаполненная | Горячее отверждение/Внутреннее использование | Смола: 100 Отвердитель: 30 Наполнитель: 200 | ● | [9 empty] | 4/000/120 2/500/140 | 1/120 | 90/130 50/140 | 1.20 - 1.24 1.50 - 1.55 | 16/140 | 70 - 90 1.0 - 1.4 | 70 - 100 2.1 - 2.3 | 115 - 130 | - | F | - | 22 - 24 | - | 2 - 3 | Измерительные трансформаторы/Распределительные устройства/Проходные изоляторы или вводы
ARF-11 K-918 K-13 | Ненаполненная | Горячее отверждение | Смола: 100 Отвердитель: 85 Ускоритель: 1 - 3 |  |  |  | ● | ● | [5 empty] | 300 - 500/25 | > 8/25 | 8 - 11/120 | 1.17 - 1.18 1.18 - 1.22 | 4/100 + 4/120 | 75 - 85 4.0 - 5.0 | 120 - 140 6.0 - 10.0 | 115 - 130 | - | - | - | - | - | - | Электронные компоненты
L-12 AH-113 K-13 | Ненаполненная | Горячее отверждение | Смола: 100 Отвердитель: 95 Ускоритель: 0.1 - 2.0 |  |  |  | ● | ● | [5 empty] | 1/900 - 2/100/25 | 50 - 55/25 | - | 1.10 - 1.20 1.36 - 1.40 | 2/100 + 2/120 + 8/180 | 45 - 60 1.5 - 3.0 | 100 - 140 4.0 - 7.0 | 165 - 185 | - | - | - | 18 - 20 | 3 - 4 | 2 - 3 | Электронные компоненты
L-12 K-918 K-13 | Ненаполненная | Горячее отверждение | Смола: 100 Отвердитель: 85 Ускоритель: 0.1 - 2.0 |  |  |  | ● | ● | ● |  |  |  |  | 600 - 900/25 | 80 - 95/25 | 10 - 12/120 | 1.10 - 1.20 1.18 - 1.22 | 2/100 + 2/140 | 75 -85 4.0 - 5.0 | 120 - 140 6.0 - 10.0 | 130 - 140 | - | - | - | 20 - 25 | 3.3 | 0.3 | Электронные компоненты
L-247 K-918 K-13 | Ненаполненная | Горячее отверждение | Смола: 100 Отвердитель: 65 Ускоритель: 1 - 3 |  |  |  | ● | ● | [5 empty] | - | > 8/25 | 8 - 10/120 | - 1.18 - 1.22 | 3/80 + 3/120 + 4/160 | 60 - 80 3.0 - 6.0 | 120 - 140 5.0 - 10.0 | 110 - 120 | - | - | - | - | - | - | Электронные компоненты
ARC-31 AH-114 AC-13 | Ненаполненная | Горячее отверждение/Внутреннее использование | Смола: 100 Отвердитель: 100 Ускоритель: 0.0 - 0.2 | [6 empty] | ● | ● |  |  | 700 - 750/23 | 1/80 | 17/120 | 1.15 - 1.20 1.15 - 1.22 | 6/80 + 3/120 | 75 - 85 0.9 - 1.1 | 125 - 135 1.1 - 1.5 | 90 - 100 | - | F | 31 - 36 | 18 - 22 | - | 1.3 | Сухие распределительные трансформаторы/Электрические сборки или узлы/Электродвигатели и генераторы
ARC-35 AH-676 | Предварительно наполненная | Горячее отверждение/Внутреннее использование | Смола: 100 Отвердитель: 26 | [7 empty] | ● |  |  | 10/000 - 13/000/25 | > 8/25 | 30/120 | 1.72 - 1.76 1.00 - 1.05 | 2/140 | - | - | 70 - 80 | - | F | - | - | - | 2 - 3 | Электрические сборки или узлы
ARPN-36 K-10 K-86 Растворитель | Ненаполненная | Горячее отверждение | Смола: 100 Отвердитель: 40 Ускоритель: 1 Растворитель: 125 | [8 empty] | ● |  | - | > 8/25 | 7 - 12/120 | 1.20 - 1.22 1.30 | 1 - 2/80 or 15 мин/130 (сушка) 5/200 (в печи) | - | 135 7.0 | - | - | - | - | - | - | - | Электронные компоненты
ARPN-36 K-86 Растворитель | Ненаполненная | Горячее отверждение | Смола: 100 Отвердитель: 3-6 Растворитель: 80 | [8 empty] | ● |  | - | > 8/25 | 8 -12/120 | 1.20 - 1.22 1.42 | 1 - 2/80 or 15 мин/130 (сушка) 4/120 + 16/160 (в печи) | - | - | - | - | - | - | - | - | - | Электронные компоненты
G-11 L-12 K-10 K-86 Растворитель | Ненаполненная | Горячее отверждение | Смола: 100 Отвердитель: 35 Ускоритель: 1 - 3 Растворитель: 100 - 150 | [8 empty] | ● |  | - | 6 - 8 недель/25 | - | 1.10 - 1.20 1.30 | 10 - 15 мин/130 or 6 - 10 мин/135 (сушка) 5/200 (финальное отверждение (полимеризация)) | - | 400 - 500 - | 150 - 160 | - | - | - | 15 - 20 | 4.7 - 5.2 | 2.0 - 2.5 | Электронные компоненты
G-10 L-67 K-66 K-13 Растворитель | Ненаполненная | Горячее отверждение | Смола: 100 Отвердитель: 23 Ускоритель: 0.2 Растворитель: 10 | [8 empty] | ● |  | - | 3 - 4 недель/20 | 8.5/150 3.5/172 | - 1.06 - 1.09 | 7 - 9 мин/150 or 5 - 6 мин/160 or 3 - 5 мин/170 | ≥ 315 (LW)* ≥ 266 (CW)* 2.0 - 3.0 | ≥ 525 (LW)* ≥ 455 (CW)* 2.0 - 6.0 | 130 - 140 | - | - | - | 12 - 14 | 4.5 - 5.2 | 2.5 - 3.0 | Электронные компоненты
FR-4 L-68 K-66 K-13 Растворитель | Ненаполненная | Горячее отверждение | Смола: 100 Отвердитель: 32 Ускоритель: 1 - 3 | [8 empty] | ● |  | - | 3 - 4 недель/20 | 8.5/150 3 - 4/172 | 0.98 - 1.05 1.06 - 1.09 | 7 - 9 мин/150 or 5 - 6 мин/160 or 3 - 5 мин/170 | ≥ 315 (LW)* ≥ 266 (CW)* 2.0 - 3.0 | ≥ 525 (LW)* ≥ 455 (CW)* 2.0 - 6.0 | 130 - 140 | - | - | - | 12 - 14 | 4.5 - 5.2 | 2.5 - 3.0 | Электронные компоненты
A-31 AH-717 | Ненаполненная | Холодное отверждение | Смола: 100 Отвердитель: 80 | [9 empty] | ● | 25/000 - 40/000 | 130 - 150/25 | - | 1.06 - 1.18 0.92 - 0.98 | 4 - 6/40 or 45 - 60 мин/65 or 15 мин/100 | - | - | - | - | - | 50 - 60 | - | - | - | Адгезивы и клеи
A-35 K-35 | Ненаполненная | Горячее отверждение | Смола: 100 Отвердитель: 30 | [9 empty] | ● | 400 - 600 | 3 - 4 недель/25 | - | - | 24/120 5/140 2/160 1/180 | - | - | - | - | - | 60 | - | - | - | Адгезивы и клеи
A-38 K-99 | Ненаполненная | Холодное отверждение | Смола: 100 Отвердитель: 40 | [9 empty] | ● | 60/000 - 90/000 | 35 - 45/25 | - | 1.65 - 1.75 1.65 - 1.75 | 24 - 28/25 or 1/60 | 42 - 44 - | - | - | - | - | 65 | - | - | - | Адгезивы и клеи
C-51 K-6 | Ненаполненная | Холодное отверждение | Смола: 100 Отвердитель: 10 | [5 empty] | ● |  |  |  | ● | - | - | - | 1.13 - 1.16 0.97 - 0.99 | 24/25 or 6/80 | 55 - 80 - | - | 60 - 70 | 0.19 - 0.20 | - | 90 - 95 | 18 - 22 | 4 | 2 - 3 | Адгезивы и клеи
Условные обозначения:
G-10 | Электроизоляционный стеклотекстолит класса G-10
G-11 | Электроизоляционный стеклотекстолит класса G-11
Растворитель | Methyl ethyl ketone — метилэтилкетон (МЭК). Methyl isobutyl ketone — метилизобутилкетон (МИБК). Methyl cellosolve — метилцеллозольв

## Compounds ENG
Lapox |  |  |  | Processing techniques | [9 empty] | Physical/Chemical properties |  |  |  | Processing guideline | Mechanical properties |  | Thermal properties |  |  |  | Electrical properties |  |  | Applications
Systems | Type of system | Nature | Mixing ratio | CVC | APG | Vacuum potting | Filament winding | Pultrusion | Hand lay-up | Impregnation/VPI | Encapsulation | Prepregging | Bonding | Mix viscosity | Pot life | Gel time | Density of components | Cure schedule | Tensile strength Elongation | Flexural strength Surface strain | Glass transition temperature (Tg) | Thermal conductivity | Thermal class | Coefficient of linear thermal expansion | Breakdown strength (BDV) | Dielectric constant / Relative permittivity | Dielectric dissipation factor (Tan D) | SG/Ins/Bush/IT/DDT/RM/Ecomp/Adh/Paper coating/Eass
| Unf/Prf | Hot cure/Cold cure/Outdoor/Indoor | R/CA/Acc/Fix/Flr/Sol | [13 empty] | Resin Curing agent |  | ISO 527-2 | ISO 178 | DIN 11357-2 | ISO 8894-1 | IEC 60085 | ISO 11359-2 | IEC 60243-1 | DIN 53483 | IEC 60250
|  |  | pbw | [10 empty] | mPa s/⁰C | hr/⁰C | min/⁰C | g/cm³ | hr/⁰C | MPa/% | MPa/% | ⁰C | W/mK | - | (⁰C)ˉ¹ | kV/mm | - | %
ARC-15 AH-122 | Prf | Hot cure/Indoor | R: 100 CA: 100 | ● | ● | [8 empty] | 40,000/25 10,500/40 2,000/60 |  | 60/100 20/120 | 1.70 - 1.90 1.70 - 1.90 | 10/80 + 1/140 | 75 - 85 0.8 - 1.2 | 120 - 130 - | 110 - 120 | 0.65 - 0.75 | H | 27 - 30 | 18 - 22 | 4.2 | < 2 | SG/Ins/Bush
ARC-16 AH-118 ADP-11 Silica | Unf | Hot cure/Indoor | R: 100 CA: 80 Flx: 0 - 8 Flr: 320 - 350 | ● | ● | [8 empty] | 5,500/40 3,000/60 1,500/80 | 24 - 48/25 | 228/80 12/120 | 1.13 - 1.18 1.15 - 1.20 | 10/140 | 75 - 85 1.1 - 1.3 | 135 - 155 1.5 - 1.8 | 105 - 115 | 0.85 - 0.95 | F | 31 - 36 | 18 - 22 | 4.1 | 2 - 3 | SG/Ins/Bush/IT/DDT
ARCH-11 K-3 K-13 Silica | Unf | Hot cure/Outdoor | R: 100 CA: 90 Acc: 0.5 - 2.0 Flr: 300 | ● | [9 empty] | 10,000 - 15,000/40 3,000 - 5,000/60 1,000 - 1,500/80 | 3/60 1/80 | 4/140 3/150 2/160 | 1.20 - 1.25 1.36 - 1.40 | 6/80 + 10/140 | 90 - 100 1.7 - 1.9 | 150 - 165 2.0 - 2.5 | 100 - 110 | 0.80 - 0.90 | F | 39 - 41 | 19 - 21 | 3.8 - 4.2 | 1.5 - 2.0 | SG/Ins/Bush
ARCH-11 AH-214 K-13 Silica | Unf | Hot cure/Outdoor | R: 100 CA: 90 Acc: 0.5 - 2.0 Flr: 270 - 300 | ● | ● | [8 empty] | 1,000/80 | 1/80 | 12 - 13/100 | 1.20 - 1.25 1.15 - 1.20 | 10/140 | 90 - 100 1.7 - 1.9 | 150 - 165 2.0 - 2.5 | 100 - 110 | 0.80 - 0.90 | F | - | 19 - 21 | 3.8 - 4.2 | 2 - 3 | SG/Ins/Bush/IT
ARCH-11 AH-215 Silica | Unf | Hot cure/Outdoor | R: 100 CA: 90 Flr: 270 | ● | ● | [8 empty] | 1,000/80 | 1/80 | 12 - 13/100 | 1.20 - 1.25 1.15 - 1.20 | 10/140 | 90 - 100 1.7 - 1.9 | 150 - 165 2.0 - 2.5 | 100 - 110 | 0.80 - 0.90 | F | - | 19 - 21 | 3.8 - 4.2 | 2 | SG/Ins/Bush/IT
ARCH-12 AH-214 K-13 Silica | Unf | Hot cure/Outdoor | R: 100 CA: 80 Acc: 0.5 - 2.0 Flr: 270 | ● | ● | [8 empty] | 6400/25 3000/40 700/60 | 8/40 4/60 | 122/80 11/120 5/140 | 1.14 - 1.20 1.15 - 1.20 | 6/80 + 10/140 | 70 - 90 1.0 - 1.5 | 150 - 170 1.7 - 2.0 | 75 - 85 | - | F | - | 18 - 22 | - | 2 - 3 | SG/Ins/Bush
ARCH-12 AH-215 Silica | Unf | Hot cure/Outdoor | R: 100 CA: 80 Flr: 270 | ● | ● | [8 empty] | 6,400/25 3,000/40 700/60 | 8/40 4/60 | 122/80 11/120 5/140 | 1.14 - 1.20 1.15 - 1.20 | 6/80 + 10/140 | 70 - 90 1.0 - 1.5 | 150 - 170 1.7 - 2.0 | 75 - 85 | - | F | - | 18 - 22 | - | 2 - 3 | SG/Ins/Bush
ARCH-13 AH-215 Silica | Unf | Hot cure/Outdoor | R: 100 CA: 70 Flr: 270 | ● | ● | [8 empty] | 1,600 - 2,200/80 | 8/40 | 90 - 100/100 | 1.14 - 1.20 1.15 - 1.20 | 6/80 + 10/140 | 60 - 70 0.75 - 1.25 | - | 100 - 110 | - | F | - | 19 - 21 | - | 2 - 3 | SG/Ins/Bush
C-17 K-12 K-13 K-14 Silica | Unf | Hot cure/Indoor | R: 100 CA: 100 Acc: 0.5 - 1.5 Flx: 0 - 20 Flr: 400 | ● | ● | [8 empty] | 41,500/40 1,500/80 | 14/40 1.5/80 | 90/80 35/100 12/120 | 1.15 - 1.20 1.15 - 1.22 | 8/80 + 8/130 | 75 - 85 0.9 - 1.1 | 125 - 135 1.1 - 1.5 | 85 - 95 | 0.80 - 0.90 | F | 31 - 36 | 18 - 22 | 4 | 1.3 | Ins/Bush/SG/IT/DDT
C-50 K-61 Silica | Unf | Hot cure/Indoor | R: 100 CA: 80 Flr: 270 | ● | ● | [8 empty] | 26,000/40 6,800/60 1,000/80 | 15/40 2/80 | 285/80 14/120 5/140 | 1.10 - 1.20 1.15 - 1.25 | 6/80 + 8/140 | 70 - 80 1.0 - 1.3 | 110 - 125 1.2 - 1.7 | 105 - 125 | 0.80 - 0.90 | H | 35 - 37 | 18 - 20 | 4.3 | 1.7 | SG/Ins/Bush
C-50 K-225 Silica | Unf | Hot cure/Indoor | R: 100 CA: 80 Flr: 270 | ● | ● | [8 empty] | 50,000/40 11,800/60 2,300/80 | 48/25 | 265/80 14/120 4/140 | 1.10 - 1.20 1.15 - 1.25 | 6/80 + 10/130 | 70 - 80 1.0 - 1.5 | 110 - 120 1.2 - 1.7 | 90 - 105 | 0.80 - 0.90 | H | 36 - 40 | 18 - 20 | 3.8 | 1.7 | SG/Ins/Bush
C-51 K-6 Silica | Unf | Cold cure/Indoor | R: 100 CA: 10 Flr: 120 |  |  | ● |  |  |  |  | ● |  |  | 8,500/25 | 0.5/25 | - | 1.13 - 1.16 0.97 - 0.99 | 6/80 | 35 - 50 - | 50 - 60 - | 60 - 70 | 0.54 | B | 60 - 65 | 18 - 22 | 4.4 | 2 - 3 | Adh/Eass
ARC-18 AH-123 | Prf | Hot cure/Indoor | R: 100 CA: 25 | ● |  | ● | [7 empty] | 2,500 - 3,500/25 | - | 30 - 40/100 | 1.74 - 1.84 1.18 - 1.22 | 4/80 + 2/130 | 60 - 70 - | 110 - 120 1.5 - 2.5 | 122 - 132 | 0.6 | F | 34 - 36 | 25 | 3 - 4 | 1.3 | SG/Ins/Bush
ARC-30 AH-714 | Prf | Cold cure/Indoor | R: 100 CA: 25 | ● |  | ● | [7 empty] | 1,800/27 | 2.5/27 | 90/130 50/140 | 1.42 - 1.62 0.95 - 0.98 | 4 - 6/80 - 100 | 15 - 25 1.5 - 2.5 | 60 - 90 1.5 - 2.5 | 60 - 70 | - | B | - | 18 - 20 | - | 2 - 3 | IT/Eass
C-2 K-1 Silica | Unf | Hot cure/Indoor | R: 100 CA: 30 Flr: 200 | ● | [9 empty] | 4,000/120 2,500/140 | 1/120 0.5/140 | 100/130 60/140 | 1.20 - 1.25 1.50 - 1.55 | 12/140 | 80 - 100 1.0 - 1.4 | 130 - 150 2.1 - 2.3 | 115 - 130 | - | F | - | 22 - 25 | - | 2 - 3 | Ins/Bush/IT
C-59 K-1 Silica | Unf | Hot cure/Indoor | R: 100 CA: 30 Flr: 200 | ● | [9 empty] | 1,900/120 790/130 500/140 | 6/120 | 330/130 150/150 | 1.20 - 1.25 1.50 - 1.55 | 24/140 | 85 - 95 1.0 - 1.4 | 135 - 145 2.1 - 2.3 | 115 - 130 | 0.75 - 0.90 | F | 35 - 38 | - | 4.1 | 1.5 | Ins/Bush/SG/IT/DDT
ARL-111 AH-358 ARS-101 | Unf | Hot cure/Indoor | R: 100 CA: 15 | ● | [7 empty] | ● |  | 1,300/25 | > 8/25 | 45/120 12/140 | 0.90 - 1.00 1.02 - 1.06 | 6/140 | - | - | 80 - 90 | - | F | - | - | - | 2.5 - 3.0 | Paper coating
C-1 K-1 Silica | Unf | Hot cure/Indoor | R: 100 CA: 30 Flr: 200 | ● | [9 empty] | 4,000/120 2,500/140 | 1/120 | 90/130 50/140 | 1.20 - 1.24 1.50 - 1.55 | 16/140 | 70 - 90 1.0 - 1.4 | 70 - 100 2.1 - 2.3 | 115 - 130 | - | F | - | 22 - 24 | - | 2 - 3 | IT/SG/Bush
ARF-11 K-918 K-13 | Unf | Hot cure | R: 100 CA: 85 Acc: 1 - 3 |  |  |  | ● | ● | [5 empty] | 300 - 500/25 | > 8/25 | 8 - 11/120 | 1.17 - 1.18 1.18 - 1.22 | 4/100 + 4/120 | 75 - 85 4.0 - 5.0 | 120 - 140 6.0 - 10.0 | 115 - 130 | - | - | - | - | - | - | Ecomp
L-12 AH-113 K-13 | Unf | Hot cure | R: 100 CA: 95 Acc: 0.1 - 2.0 |  |  |  | ● | ● | [5 empty] | 1,900 - 2,100/25 | 50 - 55/25 | - | 1.10 - 1.20 1.36 - 1.40 | 2/100 + 2/120 + 8/180 | 45 - 60 1.5 - 3.0 | 100 - 140 4.0 - 7.0 | 165 - 185 | - | - | - | 18 - 20 | 3 - 4 | 2 - 3 | Ecomp
L-12 K-918 K-13 | Unf | Hot cure | R: 100 CA: 85 Acc: 0.1 - 2.0 |  |  |  | ● | ● | ● |  |  |  |  | 600 - 900/25 | 80 - 95/25 | 10 - 12/120 | 1.10 - 1.20 1.18 - 1.22 | 2/100 + 2/140 | 75 -85 4.0 - 5.0 | 120 - 140 6.0 - 10.0 | 130 - 140 | - | - | - | 20 - 25 | 3.3 | 0.3 | Ecomp
L-247 K-918 K-13 | Unf | Hot cure | R: 100 CA: 65 Acc: 1 - 3 |  |  |  | ● | ● | [5 empty] | - | > 8/25 | 8 - 10/120 | - 1.18 - 1.22 | 3/80 + 3/120 + 4/160 | 60 - 80 3.0 - 6.0 | 120 - 140 5.0 - 10.0 | 110 - 120 | - | - | - | - | - | - | Ecomp
ARC-31 AH-114 AC-13 | Unf | Hot cure/Indoor | R: 100 CA: 100 Acc: 0.0 - 0.2 | [6 empty] | ● | ● |  |  | 700 - 750/23 | 1/80 | 17/120 | 1.15 - 1.20 1.15 - 1.22 | 6/80 + 3/120 | 75 - 85 0.9 - 1.1 | 125 - 135 1.1 - 1.5 | 90 - 100 | - | F | 31 - 36 | 18 - 22 | - | 1.3 | DDT/Eass/RM
ARC-35 AH-676 | Prf | Hot cure/Indoor | R: 100 CA: 26 | [7 empty] | ● |  |  | 10,000 - 13,000/25 | > 8/25 | 30/120 | 1.72 - 1.76 1.00 - 1.05 | 2/140 | - | - | 70 - 80 | - | F | - | - | - | 2 - 3 | Eass
ARPN-36 K-10 K-86 Solvent | Unf | Hot cure | R: 100 CA: 40 Acc: 1 Sol: 125 | [8 empty] | ● |  | - | > 8/25 | 7 - 12/120 | 1.20 - 1.22 1.30 | 1 - 2/80 or 15 min/130 (drying) 5/200 (in oven) | - | 135 7.0 | - | - | - | - | - | - | - | Ecomp
ARPN-36 K-86 Solvent | Unf | Hot cure | R: 100 CA: 3-6 Sol: 80 | [8 empty] | ● |  | - | > 8/25 | 8 -12/120 | 1.20 - 1.22 1.42 | 1 - 2/80 or 15 min/130 (drying) 4/120 + 16/160 (in oven) | - | - | - | - | - | - | - | - | - | Ecomp
G-11 L-12 K-10 K-86 Solvent | Unf | Hot cure | R: 100 CA: 35 Acc: 1 - 3 Sol: 100 - 150 | [8 empty] | ● |  | - | 6 - 8 weeks/25 | - | 1.10 - 1.20 1.30 | 10 - 15 min/130 or 6 - 10 min/135 (drying) 5/200 (curing) | - | 400 - 500 - | 150 - 160 | - | - | - | 15 - 20 | 4.7 - 5.2 | 2.0 - 2.5 | Ecomp
G-10 L-67 K-66 K-13 Solvent | Unf | Hot cure | R: 100 CA: 23 Acc: 0.2 Sol: 10 | [8 empty] | ● |  | - | 3 - 4 weeks/20 | 8.5/150 3.5/172 | - 1.06 - 1.09 | 7 - 9 min/150 or 5 - 6 min/160 or 3 - 5 min/170 | ≥ 315 (LW)* ≥ 266 (CW)* 2.0 - 3.0 | ≥ 525 (LW)* ≥ 455 (CW)* 2.0 - 6.0 | 130 - 140 | - | - | - | 12 - 14 | 4.5 - 5.2 | 2.5 - 3.0 | Ecomp
FR-4 L-68 K-66 K-13 Solvent | Unf | Hot cure | R: 100 CA: 32 Acc: 1 - 3 | [8 empty] | ● |  | - | 3 - 4 weeks/20 | 8.5/150 3 - 4/172 | 0.98 - 1.05 1.06 - 1.09 | 7 - 9 min/150 or 5 - 6 min/160 or 3 - 5 min/170 | ≥ 315 (LW)* ≥ 266 (CW)* 2.0 - 3.0 | ≥ 525 (LW)* ≥ 455 (CW)* 2.0 - 6.0 | 130 - 140 | - | - | - | 12 - 14 | 4.5 - 5.2 | 2.5 - 3.0 | Ecomp
A-31 AH-717 | Unf | Cold cure | R: 100 CA: 80 | [9 empty] | ● | 25,000 - 40,000 | 130 - 150/25 | - | 1.06 - 1.18 0.92 - 0.98 | 4 - 6/40 or 45 - 60 min/65 or 15 min/100 | - | - | - | - | - | 50 - 60 | - | - | - | Adh
A-35 K-35 | Unf | Hot cure | R: 100 CA: 30 | [9 empty] | ● | 400 - 600 | 3 - 4 weeks/25 | - | - | 24/120 5/140 2/160 1/180 | - | - | - | - | - | 60 | - | - | - | Adh
A-38 K-99 | Unf | Cold cure | R: 100 CA: 40 | [9 empty] | ● | 60,000 - 90,000 | 35 - 45/25 | - | 1.65 - 1.75 1.65 - 1.75 | 24 - 28/25 or 1/60 | 42 - 44 - | - | - | - | - | 65 | - | - | - | Adh
C-51 K-6 | Unf | Cold cure | R: 100 CA: 10 | [5 empty] | ● |  |  |  | ● | - | - | - | 1.13 - 1.16 0.97 - 0.99 | 24/25 or 6/80 | 55 - 80 - | - | 60 - 70 | 0.19 - 0.20 | - | 90 - 95 | 18 - 22 | 4 | 2 - 3 | Adh

## Эпоксидные смолы RU
БИСФЕНОЛ-F И СМЕСИ БИСФЕНОЛ-А/F
Смолы на основе бисфенола-F отличаются низкой вязкостью, повышенной химической стойкостью и низкой склонностью к кристаллизации при низких температурах. Atul предлагает чистые смолы на основе бисфенола-F и смеси бисфенол-A/F различной вязкости для разных областей применения
Марка Lapox® | Действующее вещество | CAS № | Цвет / APHA | EEW г/экв | Вязкость при 25°C мПа·с | Рекомендации
ARF-11 (XR-40) | Формальдегид, полимер с (хлорметил)оксираном и фенолом 4,4′-Метиленбисфенол, полимер с (хлорметил)оксираном | 9003-36-5 42423-25-6 | Max 200 | 159 - 175 | 2,000 - 5,000 | Стандартная эпоксидная смола на основе Bis-F для покрытий, композитов, строительства и электрического литья.
ARF-12 | Формальдегид, полимер с (хлорметил)оксираном и фенолом 4,4′-Метиленбисфенол, полимер с (хлорметил)оксираном | 9003-36-5 42423-25-6 | Max 200 | 164 - 172 | 2,000 - 3,300 | Низковязкая эпоксидная смола на основе Bis-F для покрытий, композитов, строительства и электрического литья.
ARF-13 | Формальдегид, полимер с (хлорметил)оксираном и фенолом 4,4′-Метиленбисфенол, полимер с (хлорметил)оксираном | 9003-36-5 42423-25-6 | Max 200 | 164 - 172 | 3,300 - 4,100 | Эпоксидная смола на основе Bis-F средней вязкости для покрытий, композитов, строительства и электрического литья.
ARF-14 | Формальдегид, полимер с (хлорметил)оксираном и фенолом 4,4′-Метиленбисфенол, полимер с (хлорметил)оксираном | 9003-36-5 42423-25-6 | Max 200 | 159 - 172 | 5,000 - 7,000 | Высоковязкая эпоксидная смола на основе Bis-F для покрытий, композитов, строительства и электрического литья.
ARF-15 | Формальдегид, полимер с (хлорметил)оксираном и фенолом 4,4′-Метиленбисфенол, полимер с (хлорметил)оксираном | 9003-36-5 42423-25-6 | Max 100 | 156 - 167 | 1,200 - 1,600 | Дистиллированная чистая эпоксидная смола на основе Bis-F для специальных применений.
ARFM-12 (XR-123) | Смесь Bis-A/F | - | Max 2 (Gardner) | 172 - 180 | 6,500 - 8,500 | Смесь Bis-A/F средней вязкости для покрытий, композитов, строительства и напольных покрытий.
ARFM-13 (XR-60) | Смесь Bis-A/F | - | Max 2 (Gardner) | 174 - 182 | 4,500 - 6,500 | Низковязкая смесь Bis-A/F для покрытий, композитов, строительства и напольных покрытий.
ARFM-14 (XR-106) | Смесь Bis-A/F | - | Max 2 (Gardner) | 185 - 196 | 860 - 960 | Модифицированная реактивным разбавителем смесь Bis-A/F для покрытий с высоким сухим остатком, строительства и напольных покрытий.
ЭПОКСИДНЫЕ ФЕНОЛЬНЫЕ НОВОЛАЧНЫЕ СМОЛЫ
Эпоксидные фенольные новолачные смолы (ЭФН) доступны с различной функциональностью и рекомендуются для повышения химической и термической стойкости в различных областях применения, включая клеи, покрытия, композиты, электротехнические материалы и напольные покрытия.
Марка Lapox® | Действующее вещество | CAS № | Цвет / APHA | EEW г/экв | Вязкость при 25°C мПа·с | Нелетучие вещества % | Рекомендации
ARPN-25 | Эпоксидная фенольная новолачная смола | - | Max 250 | 172 - 179 | 1,100 - 1,700 @ 52°C | - | Эпоксидная смола ЭФН низкой вязкости со средней функциональностью 2,5; рекомендуется для композитов, электротехнических материалов и покрытий.
ARPN-36 (L-238) | Эпоксидная фенольная новолачная смола | - | Max 250 | 175 - 182 | 20,000 - 50,000 @ 52°C | - | Стандартная полутвёрдая смола ЭФН со средней функциональностью 3,6; рекомендуется для композитов, электротехнических материалов, химически стойких покрытий и напольных покрытий.
ARPN-36 M 80 | Эпоксидная фенольная новолачная смола | - | Max 23 (Gardner) | 215 - 231 | 150 - 350 | 79-81 | Раствор смолы ЭФН ARPN-36 в МЭК; рекомендуется для химически стойких покрытий, электротехнических материалов и композитов.
ARPN-36 X 80 | Эпоксидная фенольная новолачная смола | - | Max 23 (Gardner) | 215 - 231 | 800 - 1,500 | 79-81 (150°C/1ч) | Раствор смолы ЭФН ARPN-36 в ксилоле; рекомендуется для химически стойких покрытий, электротехнических материалов и композитов.
ARPN-53 (XR-55) | Эпоксидная фенольная новолачная смола | - | Max 43 (Gardner) | 167 - 179 | 35,000 - 55,000 | - | Модифицированная смола ЭФН со средней функциональностью 2,2; рекомендуется для композитов, электротехнических материалов и покрытий.
ARPN-54 | Эпоксидная фенольная новолачная смола | - | Max 33 (Gardner) | 167 - 182 | 25,000 - 35,000 | -
ГЛИЦИДИЛАМИНОВЫЕ МУЛЬТИФУНКЦИОНАЛЬНЫЕ СМОЛЫ
Atul предлагает различные специальные смолы с разной функциональностью и термостабильностью. Специальные смолы обеспечивают высокую температуру стеклования (Tg), механическую и термическую стойкость и широко применяются в электротехнике и электронике, композитах FRP, высокоэффективных конструкционных клеях и препрегах.
Марка Lapox® | Действующее вещество | CAS № | Цвет / Gardner | EEW г/экв | Вязкость при 25°C мПа·с | Гидролизуемый хлор % | Рекомендации
ARTF-13 | Тетраглицидил-4,4′-метилендианилин (TGMDA) | 28768-32-3 | Max 12 | 117 - 134 | 7,000 - 11,000 @ 50°C | Макс 0.10 | Варианты тетрафункциональной смолы на основе MDA средней вязкости для аэрокосмической отрасли и высокоэффективных композитов. CAS № 28768-32-3
ARTF-14 | Тетраглицидил-4,4′-метилендианилин (TGMDA) | 28768-32-3 | Max 12 | 117 - 134 | 10,000 - 12,000 @ 50°C | Макс 0.10
ARTF-15 | Тетраглицидил-4,4′-метилендианилин (TGMDA) | 28768-32-3 | Max 12 | 117 - 134 | 11,000 - 13,000 @ 50°C | Макс 0.10
ARTF-16 | Тетраглицидил-4,4′-метилендианилин (TGMDA) | 28768-32-3 | Max 12 | 117 - 134 | 13,000 - 15,000 @ 50°C | Макс 0.10
ARTF-17 | Тетраглицидил-4,4′-метилендианилин (TGMDA) | 28768-32-3 | Max 12 | 117 - 134 | 17,000 - 19,000 @ 50°C | Макс 0.10 | Высоковязкая тетрафункциональная смола на основе MDA для аэрокосмической отрасли и высокоэффективных композитов. CAS № 28768-32-3
ARTF-18 | Тетраглицидил-4,4′-метилендианилин (TGMDA) | 28768-32-3 | Max 12 | 117 - 134 | 7,000 - 19,000 @ 50°C | Макс 0.10 | Тетрафункциональная смола общего назначения на основе MDA для аэрокосмической отрасли и высокоэффективных композитов. CAS № 28768-32-3
ARTF-23 (XR-23) | Тетраглицидил-4,4′-метилендианилин (TGMDA) | 28768-32-3 | Max 12 | 111 - 117 | 3,000 - 6,000 @ 50°C | Макс 0.10 | Тетрафункциональная смола низкой вязкости на основе MDA для аэрокосмической отрасли и высокоэффективных композитов. CAS № 28768-32-3
ARTF-33 (XR-93) | N,N,N′,N′-тетраглицидил-4,4′-диамино-3,3′-диэтилдифенилметан | 130728-76-6 | Max 7 | 118 - 133 | 7,000 - 12,000 | Макс 0.10 | Тетрафункциональная смола на основе замещённого MDA для аэрокосмической отрасли и высокоэффективных применений. Отличается очень низкой вязкостью и высокой реакционной способностью. CAS № 130728-76-6
ARTF-35 | 4-(Диглицидиламино)фенилглицидиловый эфир | 5026-74-4 | – | 105 - 115 | 2,000 - 5,000 | Макс 0.30 | Немодифицированная трифункциональная смола на основе п-аминфенола для аэрокосмической отрасли и высокоэффективных применений. CAS № 5026-74-4
ARTF-36 | 4-(Диглицидиламино)фенилглицидиловый эфир | 5026-74-4 | – | 95 - 106 | 550 - 850 | Макс 0.20 | Дистиллированная немодифицированная трифункциональная смола на основе п-аминфенола для аэрокосмической отрасли и высокоэффективных применений. CAS № 5026-74-4
ARTF-37 | м-(2,3-Эпоксипропокси)-N,N-бис(2,3-эпоксипропил)анилин | 71604-74-5 | – | 102 - 110 | 7,000 - 13,000 | Макс 0.30 | Немодифицированная трифункциональная смола на основе м-аминфенола для аэрокосмической отрасли и высокоэффективных применений. CAS № 71604-74-5
ARTF-38 | м-(2,3-Эпоксипропокси)-N,N-бис(2,3-эпоксипропил)анилин | 71604-74-5 | – | 94 - 102 | 1,500 - 4,800 | Макс 0.20 | Дистиллированная немодифицированная трифункциональная смола на основе м-аминфенола для аэрокосмической отрасли и высокоэффективных применений. CAS № 71604-74-5
ARTF-32 | 4-[[4-[бис(оксиран-2-илметил)амино]-3-метилфенил]метил]-2-метил-N,N-бис(оксиран-2-илметил)анилин | 142675-09-0 | Max 18 | 118 - 135 | 2,000 - 4,000 @ 50°C | Макс 0.10 | Тетрафункциональная смола низкой вязкости на основе замещённого MDA для аэрокосмической отрасли и высокоэффективных композитов. CAS № 142675-09-0
ARTF-39 | Модифицированная многофункциональная смола низкой вязкости | - | Max 10 | 125 - 143 | 2,500 - 4,000 @ 50°C | Макс 0.10 | Модифицированная многофункциональная смола низкой вязкости для аэрокосмической отрасли и высокоэффективных композитов.

## Epoxy resins EN
BISPHENOL-F AND BISPHENOL-A/F BLENDS
Bisphenol-F based resins are known for low viscosity, better chemical resistance and a low crystallisation tendency in cold conditions. Atul offers Bisphenol-F based pure and Bisphenol-A/F blend resins in varying viscosities for several applications.
Lapox® grade | Active substance | CAS No. | Colour / APHA | EEW g/eq | Viscosity @ 25°C mPa·s | Recommendations
ARF-11 (XR-40) | Formaldehyde, polymer with (chloromethyl)oxirane and phenol Phenol, 4,4′-methylenebis-, polymer with (chloromethyl)oxirane | 9003-36-5 42423-25-6 | Max 200 | 159 - 175 | 2,000 - 5,000 | A standard Bis-F based epoxy resin recommended for coating applications, composites, construction and electrical casting. CAS # 9003-36-5 ¦ 42423-25-6
ARF-12 | Formaldehyde, polymer with (chloromethyl)oxirane and phenol Phenol, 4,4′-methylenebis-, polymer with (chloromethyl)oxirane | 9003-36-5 42423-25-6 | Max 200 | 164 - 172 | 2,000 - 3,300 | A low viscosity Bis-F based epoxy resin recommended for coating applications, composites, construction and electrical casting. CAS # 9003-36-5 ¦ 42423-25-6
ARF-13 | Formaldehyde, polymer with (chloromethyl)oxirane and phenol Phenol, 4,4′-methylenebis-, polymer with (chloromethyl)oxirane | 9003-36-5 42423-25-6 | Max 200 | 164 - 172 | 3,300 - 4,100 | A medium viscosity Bis-F based epoxy resin recommended for coating applications, composites, construction and electrical casting. CAS # 9003-36-5 ¦ 42423-25-6
ARF-14 | Formaldehyde, polymer with (chloromethyl)oxirane and phenol Phenol, 4,4′-methylenebis-, polymer with (chloromethyl)oxirane | 9003-36-5 42423-25-6 | Max 200 | 159 - 172 | 5,000 - 7,000 | A high viscosity Bis-F based epoxy resin recommended for coating applications, composites, construction and electrical casting. CAS # 9003-36-5 ¦ 42423-25-6
ARF-15 | Formaldehyde, polymer with (chloromethyl)oxirane and phenol Phenol, 4,4′-methylenebis-, polymer with (chloromethyl)oxirane | 9003-36-5 42423-25-6 | Max 100 | 156 - 167 | 1,200 - 1,600 | A distilled and pure Bis-F based epoxy resin for specific applications. CAS # 9003-36-5 ¦ 42423-25-6
ARFM-12 (XR-123) | A medium viscosity Bis-A/F blend | - | Max 2 (Gardner) | 172 - 180 | 6,500 - 8,500 | A medium viscosity Bis-A/F blend recommended for coatings, composites, construction applications and floor coatings.
ARFM-13 (XR-60) | A low viscosity Bis-A/F blend | - | Max 2 (Gardner) | 174 - 182 | 4,500 - 6,500 | A low viscosity Bis-A/F blend recommended for coatings, composites, construction applications and floor coatings.
ARFM-14 (XR-106) | A reactive diluent modified Bis-A/F blend | - | Max 2 (Gardner) | 185 - 196 | 860 - 960 | A reactive diluent modified Bis-A/F blend recommended for high solids coatings, construction and floor coatings.
EPOXY PHENOL NOVOLAC RESINS
Epoxy phenol novolac (EPN) resins are available in varying functionalities and are recommended to achieve higher chemical and thermal resistance in various applications including adhesives, coatings, composites, electrical and flooring.
Lapox® grade | Active substance | CAS No. | Colour / APHA | EEW g/eq | Viscosity @ 25°C mPa·s | Non-volatile content % | Recommendations
ARPN-25 | A low viscosity EPN resin | - | Max 250 | 172 - 179 | 1,100 - 1,700 @ 52°C | - | A low viscosity EPN resin with average 2.5 functionality recommended for composites, electrical and coating applications.
ARPN-36 (L-238) | A standard semi-solid EPN resin | - | Max 250 | 175 - 182 | 20,000 - 50,000 @ 52°C | - | A standard semi-solid EPN resin having average 3.6 functionality recommended for composites, electrical, chemical resistant coatings and flooring.
ARPN-36 M 80 | EPN resin | - | Max 23 (Gardner) | 215 - 231 | 150 - 350 | 79-81 | A solution of EPN resin ARPN-36 in MEK recommended for chemical resistant coatings, electrical and composite applications.
ARPN-36 X 80 | EPN resin | - | Max 23 (Gardner) | 215 - 231 | 800 - 1,500 | 79-81 150°C/1h) | A solution of EPN resin ARPN-36 in xylene recommended for chemical resistant coatings, electrical and composite applications.
ARPN-53 (XR-55) | A modified EPN resin with average 2.2 functionality | - | Max 43 (Gardner) | 167 - 179 | 35,000 - 55,000 |  | A modified EPN resin with average 2.2 functionality recommended for composites, electrical and coating applications.
ARPN-54 | A modified EPN resin with average 2.2 functionality | - | Max 33 (Gardner) | 167 - 182 | 25,000 - 35,000
GLYCIDYL AMINE BASED MULTIFUNCTIONAL RESINS
Atul offers various specialty resins with different functionalities and thermal stabilities. Specialty resins provide high Tg (glass transition temperature) along with mechanical and thermal resistance, and are extensively used for electrical and electronic, FRP composites, high performance structural adhesives and prepregs.
Lapox® grade | Active substance | CAS No. | Colour / Gardner | EEW g/eq | Viscosity @ 25°C mPa·s | HyCl % | Recommendations
ARTF-13 | Tetraglycidyl 4,4′-methylenedianiline (TGMDA) | 28768-32-3 | Max 12 | 117 - 134 | 7,000 - 11,000 @ 50°C | Max 0.10 | Medium viscosity variants of tetrafunctional resin based on MDA for aerospace and high performance composites. CAS # 28768-32-3
ARTF-14 | Tetraglycidyl 4,4′-methylenedianiline (TGMDA) | 28768-32-3 | Max 12 | 117 - 134 | 10,000 - 12,000 @ 50°C | Max 0.10
ARTF-15 | Tetraglycidyl 4,4′-methylenedianiline (TGMDA) | 28768-32-3 | Max 12 | 117 - 134 | 11,000 - 13,000 @ 50°C | Max 0.10
ARTF-16 | Tetraglycidyl 4,4′-methylenedianiline (TGMDA) | 28768-32-3 | Max 12 | 117 - 134 | 13,000 - 15,000 @ 50°C | Max 0.10
ARTF-17 | Tetraglycidyl 4,4′-methylenedianiline (TGMDA) | 28768-32-3 | Max 12 | 117 - 134 | 17,000 - 19,000 @ 50°C | Max 0.10 | A high viscosity, tetrafunctional resin based on MDA for aerospace and high performance composites. CAS # 28768-32-3
ARTF-18 | Tetraglycidyl 4,4′-methylenedianiline (TGMDA) | 28768-32-3 | Max 12 | 117 - 134 | 7,000 - 19,000 @ 50°C | Max 0.10 | A general purpose tetrafunctional resin based on MDA for aerospace and high performance composites. CAS # 28768-32-3
ARTF-23 (XR-23) | Tetraglycidyl 4,4′-methylenedianiline (TGMDA) | 28768-32-3 | Max 12 | 111 - 117 | 3,000 - 6,000 @ 50°C | Max 0.10 | A low viscosity, tetrafunctional resin based on MDA for aerospace and high performance composites. CAS # 28768-32-3
ARTF-33 (XR-93) | N,N,N′,N′-tetraglycidyl-4,4′-diamino-3,3′-diethyldiphenylmethane | 130728-76-6 | Max 7 | 118 - 133 | 7,000 - 12,000 | Max 0.10 | A tetrafunctional resin based on ethyl substituted MDA for aerospace and high performance applications. The product offers very low viscosity and reactivity. CAS # 130728-76-6
ARTF-35 | 4-(Diglycidylamino)phenyl glycidyl ether | 5026-74-4 | – | 105 - 115 | 2,000 - 5,000 | Max 0.30 | A trifunctional unmodified resin based on p-amino phenol for aerospace and high performance applications. CAS # 5026-74-4
ARTF-36 | 4-(Diglycidylamino)phenyl glycidyl ether | 5026-74-4 | – | 95 - 106 | 550 - 850 | Max 0.20 | A distilled trifunctional unmodified resin based on p-amino phenol for aerospace and high performance applications. CAS # 5026-74-4
ARTF-37 | m-(2,3-Epoxypropoxy)-N,N-bis(2,3-epoxypropyl)aniline | 71604-74-5 | – | 102 - 110 | 7,000 - 13,000 | Max 0.30 | A trifunctional unmodified resin based on m-amino phenol for aerospace and high performance applications. CAS # 71604-74-5
ARTF-38 | m-(2,3-Epoxypropoxy)-N,N-bis(2,3-epoxypropyl)aniline | 71604-74-5 | – | 94 - 102 | 1,500 - 4,800 | Max 0.20 | A distilled trifunctional unmodified resin based on m-amino phenol for aerospace and high performance applications. CAS # 71604-74-5
ARTF-32 | 4-[[4-[bis(oxiran-2-ylmethyl)amino]-3-methylphenyl]methyl]-2-methyl-N,N-bis(oxiran-2-ylmethyl)aniline | 142675-09-0 | Max 18 | 118 - 135 | 2,000 - 4,000 @ 50°C | Max 0.10 | A low viscosity, tetrafunctional resin based on substituted MDA for aerospace and high performance composites. CAS # 142675-09-0
ARTF-39 | A modified low viscosity, multifunctional resin | – | Max 10 | 125 - 143 | 2,500 - 4,000 @ 50°C | Max 0.10 | A modified low viscosity, multifunctional resin for aerospace and high performance composites.

## Отвердители RU
ОТВЕРДИТЕЛИ
Действующее вещество | CAS № | Внешний вид | Температура плавления °C | Чистота по ВЭЖХ % | Зольность % | Средний размер частиц мкм
4,4′-Диаминодифенилсульфон | 80-08-0 | Белый или почти белый порошок | 176 – 185 | Мин. 99.0 | Макс. 0.10 | —
Микронизированный 4,4′-Диаминодифенилсульфон | 80-08-0 | Белый или почти белый порошок | 176 – 180 | Мин. 99.0 | Макс. 0.10 | 5 – 15
Сыпучая форма 4,4′-Диаминодифенилсульфон | 80-08-0 | Белый или почти белый порошок | 176 – 185 | Мин. 99.0 | Макс. 0.10 | —
3,3′-Диаминодифенилсульфон | 599-61-1 | Белый или коричневато-белый порошок | 167 – 175 | Мин. 99.0 | Макс. 0.10 | —
Микронизированный 3,3′-Диаминодифенилсульфон | 599-61-1 | От белого до желтовато-коричневого порошка | 167 – 175 | Мин. 99.0 | Макс. 0.10 | Макс. 10

## Hardeners EN
CURING AGENTS
Active substance | CAS No. | Appearance | Melting point °C | Purity by HPLC % | Ash content % | Median particle size µ
4,4′-Diaminodiphenyl sulfone | 80-08-0 | White to off-white powder | 176 – 185 | Min 99.0 | Max 0.10 | –
Micronised 4,4′-Diaminodiphenyl sulfone | 80-08-0 | White to off-white powder | 176 – 180 | Min 99.0 | Max 0.10 | 5 – 15
Free-flowing 4,4′-Diaminodiphenyl sulfone | 80-08-0 | White to off-white powder | 176 – 185 | Min 99.0 | Max 0.10 | –
3,3′-Diaminodiphenyl sulfone | 599-61-1 | White to brownish white powder | 167 – 175 | Min 99.0 | Max 0.10 | –
Micronised 3,3′-Diaminodiphenyl sulfone | 599-61-1 | Off-white to yellowish brown powder | 167 – 175 | Min 99.0 | Max 0.10 | Max 10