## Каталог
Системы/Комбинации конкретных марок смол и отвердителей | Весовые части | Вязкость смеси | Температура стеклования | Теплопроводность | Термический класс | Коэффициент линейного теплового расширения | Сферы использования системы
|  | мПа с/⁰C | ⁰C | Вт/м·К | - | (⁰C)ˉ¹
ARC-15 AH-122 | Смола: 100 Отвердитель: 100 | 40/000/25 10/500/40 2/000/60 | 110 - 120 | 0.65 - 0.75 | H | 27 - 30 | Распределительные устройства/Изоляторы/Проходные изоляторы или вводы
ARC-16 AH-118 ADP-11 Диоксид кремния (Кварцевый наполнитель) | Смола: 100 Отвердитель: 80 Флексибилайзер (пластификатор): 0 - 8 Наполнитель: 320 - 350 | 5/500/40 3/000/60 1/500/80 | 105 - 115 | 0.85 - 0.95 | F | 31 - 36 | Распределительные устройства/Изоляторы/Проходные изоляторы или вводы/Измерительные трансформаторы/Сухие распределительные трансформаторы
ARCH-11 K-3 K-13 Диоксид кремния (Кварцевый наполнитель) | Смола: 100 Отвердитель: 90 Ускоритель: 0.5 - 2.0 Наполнитель: 300 | 10/000 - 15/000/40 3/000 - 5/000/60 1/000 - 1/500/80 | 100 - 110 | 0.80 - 0.90 | F | 39 - 41 | Распределительные устройства/Изоляторы/Проходные изоляторы или вводы
ARCH-11 AH-214 K-13 Диоксид кремния (Кварцевый наполнитель) | Смола: 100 Отвердитель: 90 Ускоритель: 0.5 - 2.0 Наполнитель: 270 - 300 | 1/000/80 | 100 - 110 | 0.80 - 0.90 | F | - | Распределительные устройства/Изоляторы/Проходные изоляторы или вводы/Измерительные трансформаторы
ARCH-11 AH-215 Диоксид кремния (Кварцевый наполнитель) | Смола: 100 Отвердитель: 90 Наполнитель: 270 | 1/000/80 | 100 - 110 | 0.80 - 0.90 | F | - | Распределительные устройства/Изоляторы/Проходные изоляторы или вводы/Измерительные трансформаторы
ARCH-12 AH-214 K-13 Диоксид кремния (Кварцевый наполнитель) | Смола: 100 Отвердитель: 80 Ускоритель: 0.5 - 2.0 Наполнитель: 270 | 6400/25 3000/40 700/60 | 75 - 85 | - | F | - | Распределительные устройства/Изоляторы/Проходные изоляторы или вводы
ARCH-12 AH-215 Диоксид кремния (Кварцевый наполнитель) | Смола: 100 Отвердитель: 80 Наполнитель: 270 | 6/400/25 3/000/40 700/60 | 75 - 85 | - | F | - | Распределительные устройства/Изоляторы/Проходные изоляторы или вводы
ARCH-13 AH-215 Диоксид кремния (Кварцевый наполнитель) | Смола: 100 Отвердитель: 70 Наполнитель: 270 | 1/600 - 2/200/80 | 100 - 110 | - | F | - | Распределительные устройства/Изоляторы/Проходные изоляторы или вводы
C-17 K-12 K-13 K-14 Диоксид кремния (Кварцевый наполнитель) | Смола: 100 Отвердитель: 100 Ускоритель: 0.5 - 1.5 Флексибилайзер (пластификатор): 0 - 20 Наполнитель: 400 | 41/500/40 1/500/80 | 85 - 95 | 0.80 - 0.90 | F | 31 - 36 | Изоляторы/Проходные изоляторы или вводы/Распределительные устройства/Измерительные трансформаторы/Сухие распределительные трансформаторы
C-50 K-61 Диоксид кремния (Кварцевый наполнитель) | Смола: 100 Отвердитель: 80 Наполнитель: 270 | 26/000/40 6/800/60 1/000/80 | 105 - 125 | 0.80 - 0.90 | H | 35 - 37 | Распределительные устройства/Изоляторы/Проходные изоляторы или вводы
C-50 K-225 Диоксид кремния (Кварцевый наполнитель) | Смола: 100 Отвердитель: 80 Наполнитель: 270 | 50/000/40 11/800/60 2/300/80 | 90 - 105 | 0.80 - 0.90 | H | 36 - 40 | Распределительные устройства/Изоляторы/Проходные изоляторы или вводы
C-51 K-6 Диоксид кремния (Кварцевый наполнитель) | Смола: 100 Отвердитель: 10 Наполнитель: 120 | 8/500/25 | 60 - 70 | 0/54 | B | 60 - 65 | Адгезивы и клеи/Электрические сборки или узлы
ARC-18 AH-123 | Смола: 100 Отвердитель: 25 | 2/500 - 3/500/25 | 122 - 132 | 0/6 | F | 34 - 36 | Распределительные устройства/Изоляторы/Проходные изоляторы или вводы
ARC-30 AH-714 | Смола: 100 Отвердитель: 25 | 1/800/27 | 60 - 70 | - | B | - | Измерительные трансформаторы/Электрические сборки или узлы
C-2 K-1 Silica | Смола: 100 Отвердитель: 30 Наполнитель: 200 | 4/000/120 2/500/140 | 115 - 130 | - | F | - | Изоляторы/Проходные изоляторы или вводы/Измерительные трансформаторы
C-59 K-1 Диоксид кремния (Кварцевый наполнитель) | Смола: 100 Отвердитель: 30 Наполнитель: 200 | 1/900/120 790/130 500/140 | 115 - 130 | 0.75 - 0.90 | F | 35 - 38 | Изоляторы/Проходные изоляторы или вводы/Распределительные устройства/Измерительные трансформаторы/Сухие распределительные трансформаторы
ARL-111 AH-358 ARS-101 | Смола: 100 Отвердитель: 15 | 1/300/25 | 80 - 90 | - | F | - | Покрытие (пропитка) бумаги
C-1 K-1 Диоксид кремния (Кварцевый наполнитель) | Смола: 100 Отвердитель: 30 Наполнитель: 200 | 4/000/120 2/500/140 | 115 - 130 | - | F | - | Измерительные трансформаторы/Распределительные устройства/Проходные изоляторы или вводы
ARF-11 K-918 K-13 | Смола: 100 Отвердитель: 85 Ускоритель: 1 - 3 | 300 - 500/25 | 115 - 130 | - | - | - | Электронные компоненты
L-12 AH-113 K-13 | Смола: 100 Отвердитель: 95 Ускоритель: 0.1 - 2.0 | 1/900 - 2/100/25 | 165 - 185 | - | - | - | Электронные компоненты
L-12 K-918 K-13 | Смола: 100 Отвердитель: 85 Ускоритель: 0.1 - 2.0 | 600 - 900/25 | 130 - 140 | - | - | - | Электронные компоненты
L-247 K-918 K-13 | Смола: 100 Отвердитель: 65 Ускоритель: 1 - 3 | - | 110 - 120 | - | - | - | Электронные компоненты
ARC-31 AH-114 AC-13 | Смола: 100 Отвердитель: 100 Ускоритель: 0.0 - 0.2 | 700 - 750/23 | 90 - 100 | - | F | 31 - 36 | Сухие распределительные трансформаторы/Электрические сборки или узлы/Электродвигатели и генераторы
ARC-35 AH-676 | Смола: 100 Отвердитель: 26 | 10/000 - 13/000/25 | 70 - 80 | - | F | - | Электрические сборки или узлы
ARPN-36 K-10 K-86 Растворитель | Смола: 100 Отвердитель: 40 Ускоритель: 1 Растворитель: 125 | - | - | - | - | - | Электронные компоненты
ARPN-36 K-86 Растворитель | Смола: 100 Отвердитель: 3-6 Растворитель: 80 | - | - | - | - | - | Электронные компоненты
G-11 L-12 K-10 K-86 Растворитель | Смола: 100 Отвердитель: 35 Ускоритель: 1 - 3 Растворитель: 100 - 150 | - | 150 - 160 | - | - | - | Электронные компоненты
G-10 L-67 K-66 K-13 Растворитель | Смола: 100 Отвердитель: 23 Ускоритель: 0.2 Растворитель: 10 | - | 130 - 140 | - | - | - | Электронные компоненты
FR-4 L-68 K-66 K-13 Растворитель | Смола: 100 Отвердитель: 32 Ускоритель: 1 - 3 | - | 130 - 140 | - | - | - | Электронные компоненты
A-31 AH-717 | Смола: 100 Отвердитель: 80 | 25/000 - 40/000 | - | - | - | 50 - 60 | Адгезивы и клеи
A-35 K-35 | Смола: 100 Отвердитель: 30 | 400 - 600 | - | - | - | 60 | Адгезивы и клеи
A-38 K-99 | Смола: 100 Отвердитель: 40 | 60/000 - 90/000 | - | - | - | 65 | Адгезивы и клеи
C-51 K-6 | Смола: 100 Отвердитель: 10 | - | 60 - 70 | 0.19 - 0.20 | - | 90 - 95 | Адгезивы и клеи